## SMC 4 xt
FUSION-film, Quo s. r.o., Křižíkova 2158, CZ-256 01 Benešov u Prahy
TECHNICKÝ LIST okenní fólie FUSION
Typ : Ochranná fólie SMC 4 xt
| Vlastnost |  | jednotka | naměřená | testovací metoda
|  |  |  | hodnota | zkušební podmínky
| celkově zadžená sluneční |  | % | 15 | ASTM
energie
| stínící koeficient |  |  | 0.98 | ASTM
| přenesené viditelné světlo |  | % | 90 | ASTM
| celkově přenesená sluneční |  | % | 83 | ASTM
energie
| celkem odražená sluneční |  | % | 6 | ASTM
energie
| celkem pohlcená sluneční |  | % | 11 | ASTM
energie
| přenesené UV záření |  | % | < 1% | ASTM
| Faktor "U" |  |  | 1.12 | ASTM
| Emisivita |  |  | 0.89 | ASTM
| Pevnost v tahu |  | psi | d. 33050 | š. 39947
| Pružnost |  |  | d. 88 | š. 73
| Odolnost proti proražení |  | lb | 52.3
Technické údaje jsou měřené na skle 3mm.
Fólie je určena k instalaci na sklo k externí aplikaci